## Sheet2
序号 | 品名 | 图片 | 规格（mm) | 单位 | 数量 | 材质说明
1 | 会议桌 |  | 730*690*750 | 张 | 10 | 1.材质：用料：立柱采用厚度1.5mm,60*55C型槽钢制作，横梁采用厚度60*40*1.2mmP型钢管制作，层板采用0.8mm优质冷轧钢板制作，经除油、除锈、磷化、静电喷塑处理。板材基材采用“露水河”、“大亚”、“福人”牌三聚氰胺饰面刨花板，环保等级均为E0级，甲醛检测指标必须小于等于0.05mg/L,面贴采用三聚氰胺纸，表面需带钢印防伪标志或提供原材料进货证明。顶板、旁板、隔板、竖板、背板及其余均采用18mm三聚氰胺饰面刨花板,同色封边。所有板材壁厚负公差不得大于0.5mm。 2. 铰链采用“DTC”、“斯达姆”、“BMB”铰链。板材采用1.5mm厚PVC封边，采用全自动封边。
2 | 会议椅 |  | 460*520*830 | 张 | 20 | 1.材质：采用进口PP塑料，坚固耐用； 椅背:独到的靠背设计，可以缓解较长时间保持坐姿带来的疲劳，符合人体工程学原理；椅架:钢管管壁厚度1.5mm；脚垫：采用PP塑料，耐磨，防滑，防止划伤地板。
3 | 办公桌 |  | 1200*600*750 | 张 | 14 | 1.基材：板材基材采用“露水河”、“大亚”、“福人”牌三聚氰胺饰面刨花板，环保等级均为E0级，甲醛检测指标必须小于等于0.05mg/L,面贴采用三聚氰胺纸，表面需带钢印防伪标志或提供原材料进货证明。顶板、旁板、隔板、竖板、背板及其余均采用18mm三聚氰胺饰面刨花板,同色封边。所有板材壁厚负公差不得大于0.5mm。钢制桌脚，配活动三抽柜，带走线槽，布艺挡板。 2.五金配件：采用广东“联盛”、“DTC”优质五金配件，具有连接牢固，开启快捷之特点。
4 | 办公椅 |  | 常规 | 张 | 16 | 1.靠背为高强度网布，不变形，透气性好；座垫为三明治网布，具有锁水功能。 2.座板：采用9mmE1级实木多层板铺35#高密度聚酯海绵，经久耐用，回弹性好，不易变形。 3.靠背及扶手均为ABS工程塑料模压而成。 4.五星脚，具升降功能，椅子整体结构牢固，结实耐用。
5 | 文件柜 |  | 7900*400*800 | 套 | 1 | 1.板材基材采用“露水河”、“大亚”、“福人”牌三聚氰胺饰面刨花板，环保等级均为E0级，甲醛检测指标必须小于等于0.05mg/L，面贴采用三聚氰胺纸，表面需带钢印防伪标志或提供原材料进货证明。顶板、旁板、隔板、竖板、背板及其余均采用18mm三聚氰胺饰面刨花板,同色封边。所有板材壁厚负公差不得大于0.5mm。台面采用天然大理石。 2. 铰链采用“DTC”、“斯达姆”、“BMB”铰链。板材采用1.5mm厚PVC封边，采用全自动封边。
|  |  | 8400*400*800 | 套 | 1
6 | 期刊柜 |  | 1200*350*1200 | 张 | 2 | 1.书架为框架结构，由底座、立柱、搁板、挂板、顶板、侧护板、书挡等部分组成。组合后平稳牢固，层与层的间距根据需要可自由调整。层数按图。 2.材质：外框采用15mmE1级密度板贴防火板饰面（pvc）封边。其他采用优质冷轧钢板制作，立柱1.2mm厚 ，隔板、书档0.8mm厚，挂板1.0mm厚。 3.工艺：钢板部分经剪切、冲压、折弯、焊接、装配而成，钢材表面经除油、除锈、磷化清洗，采用聚氨酯塑粉喷涂，喷塑表面光滑平整、色泽均匀、无露底、剥落、凹凸或明显的流挂、疙瘩、皱纹等影响外观的缺陷，漆膜物化性符合行业标准要求，对人体及周围环境不产生危害，使用无异味。
7 | 办事椅 |  | 高450 | 张 | 14 | 1.钢制脚 ，实木座板，钢架采取防腐处理。
8 | 等候椅 |  | 1200*400*450 | 张 | 8 | 1.采用先进的工程复合材料，尼龙加玻纤经模具注塑成型. 2.高密度聚亚氨酯（PU)(内忖钢架，钢架标准：钢管Q235，直径16mm，厚度2.0)模塑成型。钢架采取防腐处理。 3.采用先进的工程复合材料，尼龙加玻纤经模具注塑成型。 4.承重连接横梁连接件：Q235三角形钢管。